## （单动-高速压机OP20）
PFSY 冲压件工艺卡 | [37 empty] | 版本 | [5 empty] | 1
[38 empty] | 生产线 | [5 empty] | 5-100 | [5 empty] | 7-100 | OP20 | 舒勒 | 宝钢（BAOSTEEL） | DC04 | 是 | CBF0（左、右） | （± 50KN） | （KN） | 100 | 硬支撑 | ● | （是） | 8 | KN | 2100 | 用上料手将板料送至本道模具内
零件号 | [5 empty] | 2G4 831 111C/112C 2G4 833 111C/112C | [6 empty] | 零件名称 | [6 empty] | 左/右前门外板 左/右后门外板 | [6 empty] | 适用车型 | [7 empty] | Polo NF |  |  | 工序号 | [5 empty] | OP20 | [5 empty] | 7-200 |  | 济二 | 大连蒂森（TAGAL） | DC04+ZE50/50BPO | 否 | CBF1（左、右） | （± 0.2Mpa） | （Bar） | 0.5 | / | ○ | （否） | 9 | Bar | 2500 | 用下料手将零件送至下道模具内
本工序用料情况 | [26 empty] | 料片架堆料定位图 | [21 empty] | ↑ | 6-100 |  |  | 浦项（POSCO） | DC04-A-m |  |  |  | （Mpa） | 0.05 |  | ◎ |  | 10
原材料规格 | [5 empty] | 前门 0.65*1314*(1535+1673) 后门 0.65*1165*(1600+1722) | [43 empty] | 6-200 |  |  | 广东浦项（POSCO Guangdong） | DC05+ZE50/50BPO | [6 empty] | × |  | 11
材料牌号 | [5 empty] | CR180BH-GI40/40-E | [42 empty] | 送 料方向 | 6-300 |  |  | 广州JFE（GJSS） | DC05-A-m | [6 empty] | ☆ |  | 12
已认可供货商 | [5 empty] | 大连蒂森（TAGAL） | [43 empty] | 5-100 |  |  | 武钢（WISCO） | DC05+ZE75/75BP0 | [8 empty] | 13
[50 empty] | 5-200 |  |  | 鞍钢（ANSTEEL） | DC06+ZE50/50BPO | [8 empty] | 14
本工序模具参数 | [49 empty] | 4-100 |  |  | 阿赛洛（ARCELOR） | DX53D+Z100MB | [8 empty] | 15
模具编号 | [5 empty] | 78-72D-046031 | [20 empty] | 压机 形式 | [10 empty] | 舒勒 | [14 empty] | 蒂森（TKS） | DX53D+Z100MC | [8 empty] | 16
模具名称 | [5 empty] | 拉延 | [20 empty] | 上模夹紧形式及数量 | [10 empty] | 12 | [9 empty] | 自动 |  |  |  |  | 瑞钢（SSAB） | DX54D+Z100MB | [8 empty] | 17
模具总重量 | [5 empty] | 47.4 | [18 empty] | T |  | 下模夹紧形式及数量 | [10 empty] | 4 | [9 empty] | 手动 |  |  |  |  | 首钢（Shougang） | DX54D+Z100MC
上模重量 | [5 empty] | 19.7 | [18 empty] | T |  | 撑头形式及数量 | [10 empty] | 8 | [9 empty] | 硬支撑 |  |  |  |  | 宝钢阿赛洛（Shanghai Baosteel & Arcelor Tailor Metal） | DX56D+Z100MB
闭合高度 | [5 empty] | 1474.2 | [9 empty] | ±2.0 | [8 empty] | mm |  | 使用压机吨位 |  | / | [8 empty] | 2100 | [9 empty] | T |  |  |  |  | 无 | DX56D+Z100MB+NIT
装模高度 | [5 empty] | 1500 | [18 empty] | mm |  | 压机平衡缸压力 | [10 empty] | 压机自动匹配 | [9 empty] | Bar | [5 empty] | DX56D+Z100MC
|  |  |  | -14 | -13 | -12 | -11 | -10 | -9 | -8 | -7 | -6 | -5 | -4 | -3 | -2 | -1 | 0 | 1 | 2 | 3 | 4 | 5 | 6 | 7 | 8 | 9 | 10 | 11 | 12 | 13 | 14 | [7 empty] | 图例 |  | ◎ | 定位销 |  |  |  | ● | 顶棒 | [5 empty] | DX56D+Z100NC
|  |  | 7 | ○ | ○ | ○ | ○ | ○ | ○ | ○ | ○ | ○ | ○ | ○ | ○ | ○ | ○ | ○ | ○ | ○ | ○ | ○ | ○ | ○ | ○ | ○ | ○ | ○ | ○ | ○ | ○ | ○ | 7 | [8 empty] | ○ | 顶棒/定位销孔 | [10 empty] | DX57D+Z100MB
| 定位销及气垫顶棒分布图 |  | 6 | ○ | ○ | ○ | ◎ | ○ | ○ | ○ | ● | ○ | ○ | ○ | ● | ○ | ○ | ○ | ○ | ○ | ○ | ○ | ○ | ○ | ○ | ○ | ○ | ○ | ◎ | ○ | ○ | ○ | 6 | [20 empty] | DX57D+Z100MC
|  |  | 5 | ○ | ○ | ○ | ○ | ● | ● | ● | ○ | ● | ○ | ● | ○ | ● | ○ | ○ | ○ | ○ | ● | ○ | ○ | ○ | ○ | ○ | ○ | ● | ○ | ○ | ○ | ○ | 5 | [20 empty] | H180BD+Z100MC
|  |  | 4 | ○ | ○ | ● | ○ | ○ | ○ | ○ | ● | ● | ○ | ○ | ○ | ● | ● | ○ | ● | ● | ○ | ● | ● | ● | ● | ● | ● | ○ | ● | ● | ○ | ○ | 4 | [20 empty] | H180YD+Z100MB
|  |  | 3 | ○ | ○ | ● | ○ | ○ | ○ | ○ | ○ | ○ | ○ | ○ | ○ | ○ | ● | ○ | ● | ○ | ○ | ○ | ○ | ○ | ○ | ○ | ○ | ○ | ○ | ● | ○ | ○ | 3 |  |  | ↑ |  |  | 是否使用闭锁 | [5 empty] | 否 | [8 empty] | H220BD+Z100MC
|  |  | 2 | ○ | ○ | ● | ○ | ○ | ○ | ○ | ○ | ○ | ○ | ○ | ○ | ○ | ● | ○ | ● | ○ | ○ | ○ | ○ | ○ | ○ | ○ | ○ | ○ | ○ | ● | ○ | ○ | 2 | [5 empty] | 拉伸垫缸压力 （±50KN） |  |  |  |  | 1 | / |  | 400 |  | / |  |  |  |  | H220BD+ZE50/50BPO
|  |  | 1 | ○ | ○ | ● | ○ | ○ | ○ | ○ | ○ | ○ | ○ | ○ | ○ | ○ | ● | ○ | ● | ○ | ○ | ○ | ○ | ○ | ○ | ○ | ○ | ○ | ○ | ● | ○ | ○ | 1 | [10 empty] | 2 | / |  | 400 |  | / |  |  |  |  | H220P
|  |  | 0 | ○ | ○ | ● | ○ | ○ | ○ | ○ | ○ | ○ | ○ | ○ | ○ | ○ | ● | ○ | ● | ○ | ○ | ○ | ○ | ○ | ○ | ○ | ○ | ○ | ○ | ● | ○ | ○ | 0 |  |  | 送料方向 | [7 empty] | 3 | / |  | 400 |  | / |  |  |  |  | H220YD+Z100MB
|  |  | -1 | ○ | ○ | ● | ○ | ○ | ○ | ○ | ○ | ○ | ○ | ○ | ○ | ○ | ● | ○ | ● | ○ | ○ | ○ | ○ | ○ | ○ | ○ | ○ | ○ | ○ | ● | ○ | ○ | -1 | [10 empty] | 4 | / |  | 400 |  | / |  |  |  |  | H260LA
|  |  | -2 | ○ | ○ | ● | ○ | ○ | ○ | ○ | ○ | ○ | ○ | ○ | ○ | ○ | ● | ○ | ● | ○ | ○ | ○ | ○ | ● | ● | ○ | ○ | ○ | ○ | ● | ○ | ○ | -2 | [10 empty] | 5 | / |  | 400 |  | / |  |  |  |  | H260LAD+Z100MB
|  |  | -3 | ○ | ○ | ● | ○ | ○ | ○ | ○ | ○ | ○ | ○ | ○ | ○ | ○ | ● | ○ | ● | ○ | ○ | ○ | ● | ○ | ○ | ● | ○ | ○ | ○ | ● | ○ | ○ | -3 | [10 empty] | 6 | / |  | 400 |  | / |  |  |  |  | H260LAD+Z140MB
|  |  | -4 | ○ | ○ | ● | ○ | ○ | ○ | ○ | ● | ● | ○ | ○ | ○ | ○ | ● | ○ | ● | ● | ○ | ● | ○ | ● | ● | ○ | ● | ○ | ● | ● | ○ | ○ | -4 | [10 empty] | 7 | / |  | 400 |  | / |  |  |  |  | H260PD+Z100MB
|  |  | -5 | ○ | ○ | ○ | ○ | ● | ● | ● | ○ | ● | ○ | ○ | ○ | ● | ○ | ○ | ○ | ○ | ● | ○ | ○ | ○ | ○ | ○ | ○ | ● | ○ | ○ | ○ | ○ | -5 | [10 empty] | 8 | / |  | 400 |  | / |  |  |  |  | H340LA
|  |  | -6 | ○ | ○ | ○ | ◎ | ○ | ○ | ○ | ● | ○ | ○ | ○ | ● | ○ | ○ | ○ | ○ | ○ | ○ | ○ | ○ | ○ | ○ | ○ | ○ | ○ | ◎ | ○ | ○ | ○ | -6 | [5 empty] | 拉伸垫顶棒数量 | [5 empty] | 78 | [8 empty] | H340LAD+Z100MB
|  |  | -7 | ○ | ○ | ○ | ○ | ○ | ○ | ○ | ○ | ○ | ○ | ○ | ○ | ○ | ○ | ○ | ○ | ○ | ○ | ○ | ○ | ○ | ○ | ○ | ○ | ○ | ○ | ○ | ○ | ○ | -7 | [5 empty] | 顶出高度范围 （±2mm） | [5 empty] | 57.6 | [8 empty] | HC180B+ZE50/50BPO
|  |  |  | -14 | -13 | -12 | -11 | -10 | -9 | -8 | -7 | -6 | -5 | -4 | -3 | -2 | -1 | 0 | 1 | 2 | 3 | 4 | 5 | 6 | 7 | 8 | 9 | 10 | 11 | 12 | 13 | 14 | [21 empty] | HC220B+ZE50/50BPO
[5 empty] | -13 | -12 | -11 | -10 | -9 | -8 | -7 | -6 | -5 | -4 | -3 | -2 | -1 | 0 | 1 | 2 | 3 | 4 | 5 | 6 | 7 | 8 | 9 | 10 | 11 | 12 | 13 | [9 empty] | 图例 |  |  |  | ● | 顶棒 | [7 empty] | HC220I+ZE50/50BPO
[45 empty] | ○ | 顶棒孔 | [7 empty] | HC220YD+Z100MC
|  |  | 6 |  | ○ | ○ | ○ | ○ | ○ | ○ | ○ | ○ | ○ | ○ | ○ | ○ | ○ | ○ | ○ | ○ | ○ | ○ | ○ | ○ | ○ | ○ | ○ | ○ | ○ | ○ | ○ |  | 6 | [20 empty] | HC300LA
| 滑块气垫顶棒分布图 |  | 5 |  | ○ | ○ | ○ | ○ | ○ | ○ | ○ | ○ | ○ | ○ | ○ | ○ | ○ | ○ | ○ | ○ | ○ | ○ | ○ | ○ | ○ | ○ | ○ | ○ | ○ | ○ | ○ |  | 5 | [20 empty] | HC340LAD+Z100MB
|  |  | 4 |  | ○ | ○ | ○ | ○ | ○ | ○ | ○ | ○ | ○ | ○ | ○ | ○ | ○ | ○ | ○ | ○ | ○ | ○ | ○ | ○ | ○ | ○ | ○ | ○ | ○ | ○ | ○ |  | 4 | [20 empty] | HC420LA
|  |  | 3 |  | ○ | ○ | ○ | ○ | ○ | ○ | ○ | ○ | ○ | ○ | ○ | ○ | ○ | ○ | ○ | ○ | ○ | ○ | ○ | ○ | ○ | ○ | ○ | ○ | ○ | ○ | ○ |  | 3 | [20 empty] | HC450XD+Z100MB
|  |  | 2 |  | ○ | ○ | ○ | ○ | ○ | ○ | ○ | ○ | ○ | ○ | ○ | ○ | ○ | ○ | ○ | ○ | ○ | ○ | ○ | ○ | ○ | ○ | ○ | ○ | ○ | ○ | ○ |  | 2 | [20 empty] | HX180BD+Z100MB
|  |  | 1 |  | ○ | ○ | ○ | ○ | ○ | ○ | ○ | ○ | ○ | ○ | ○ | ○ | ○ | ○ | ○ | ○ | ○ | ○ | ○ | ○ | ○ | ○ | ○ | ○ | ○ | ○ | ○ |  | 1 | [20 empty] | HX180BD+Z100MC
|  |  | 0 |  | ○ | ○ | ○ | ○ | ○ | ○ | ○ | ○ | ○ | ○ | ○ | ○ | ○ | ○ | ○ | ○ | ○ | ○ | ○ | ○ | ○ | ○ | ○ | ○ | ○ | ○ | ○ |  | 0 | [20 empty] | HX180BD+Z100MC+NIT
|  |  | -1 |  | ○ | ○ | ○ | ○ | ○ | ○ | ○ | ○ | ○ | ○ | ○ | ○ | ○ | ○ | ○ | ○ | ○ | ○ | ○ | ○ | ○ | ○ | ○ | ○ | ○ | ○ | ○ |  | -1 | [20 empty] | HX180YD+Z100MB
|  |  | -2 |  | ○ | ○ | ○ | ○ | ○ | ○ | ○ | ○ | ○ | ○ | ○ | ○ | ○ | ○ | ○ | ○ | ○ | ○ | ○ | ○ | ○ | ○ | ○ | ○ | ○ | ○ | ○ |  | -2 | [20 empty] | HX220BD+Z100MB
|  |  | -3 |  | ○ | ○ | ○ | ○ | ○ | ○ | ○ | ○ | ○ | ○ | ○ | ○ | ○ | ○ | ○ | ○ | ○ | ○ | ○ | ○ | ○ | ○ | ○ | ○ | ○ | ○ | ○ |  | -3 | [20 empty] | HX220BD+Z100MC
|  |  | -4 |  | ○ | ○ | ○ | ○ | ○ | ○ | ○ | ○ | ○ | ○ | ○ | ○ | ○ | ○ | ○ | ○ | ○ | ○ | ○ | ○ | ○ | ○ | ○ | ○ | ○ | ○ | ○ |  | -4 |  |  |  |  | 滑块顶棒数量 | [5 empty] | ／ | [9 empty] | HX220YD+Z100MB
|  |  | -5 |  | ○ | ○ | ○ | ○ | ○ | ○ | ○ | ○ | ○ | ○ | ○ | ○ | ○ | ○ | ○ | ○ | ○ | ○ | ○ | ○ | ○ | ○ | ○ | ○ | ○ | ○ | ○ |  | -5 | [20 empty] | HX220YD+Z100MC
|  |  | -6 |  | ○ | ○ | ○ | ○ | ○ | ○ | ○ | ○ | ○ | ○ | ○ | ○ | ○ | ○ | ○ | ○ | ○ | ○ | ○ | ○ | ○ | ○ | ○ | ○ | ○ | ○ | ○ |  | -6 |  |  |  |  | 滑块气垫压力 | [5 empty] | ／ | [9 empty] | HX260LAD+Z100MB
HX300LAD+Z100MB
[5 empty] | -13 | -12 | -11 | -10 | -9 | -8 | -7 | -6 | -5 | -4 | -3 | -2 | -1 | 0 | 1 | 2 | 3 | 4 | 5 | 6 | 7 | 8 | 9 | 10 | 11 | 12 | 13 | [6 empty] | （± 50KN） | [15 empty] | HX340LAD+Z100MB
本工序使用的工装 | [26 empty] | 备注 | [26 empty] | HX380LAD+Z100MB
上料手 |  | 2G4 831 111C/112C/833 111C/112C | [9 empty] | CBF0（左、右） | [14 empty] | 1.巡视操作人数 |  |  |  |  | 3 | 人 | [20 empty] | HX420LAD+Z100MB
下料手 |  | 2G4 831 111C/112C/833 111C/112C | [9 empty] | CBF1（左、右） | [14 empty] | 2.无故障冲次 | [6 empty] | 次/分 （±0.2次/分） | [19 empty] | ZSTE220i+ZE50/50BPO
[27 empty] | 3.是否过清洗机 | [5 empty] | （是） | [20 empty] | ZSTE220i+ZE75/75BPO
本工序的操作方法 | [26 empty] | 4.冲压拉延油：帕卡兴Mu-320
进料： |  | 用上料手将板料送至本道模具内 | [24 empty] | 5.因模具未提速完成，遂暂无无故障冲次
出料： |  | 用下料手将零件送至下道模具内
| 编制： | [16 empty] | 审核： | [18 empty] | 批准：
PROT(AA)-10.1-PFS-015-1.00

## 单动-高速压机OP30
PFSY 冲压件工艺卡 | [36 empty] | 版本 |  |  |  |  | 1
[37 empty] | 生产线 |  |  |  |  | 5-100 |  |  |  |  | 7-100 | ◎ | 舒勒 | OP30 | CBF0（左、右） | （± 50KN） | 切边模 | 专用料架 | KN | 1200 | 用下料手将零件送至下道模具内
零件号 | [5 empty] | 2G4 831 111C/112C 2G4 833 111C/112C | [6 empty] | 零件名称 | [6 empty] | 左/右前门外板 左/右后门外板 | [6 empty] | 适用车型 | [6 empty] | Polo NF |  |  | 工序号 |  |  |  |  | OP30 |  |  |  |  | 7-200 | ○ | 济二 | OP40 | CBF1（左、右） | （± 0.2Mpa） | 翻边模 | 7V1通用料箱 | Bar | 1800 | 用下料手将零件送至输送皮带上
本工序模具参数 | [46 empty] | 6-100 | ● |  | OP50 | CBF2（左、右） |  | 整形模 | 7V2通用料箱 |  |  | 用下料手将零件送至穿梭小车上
模具编号 | [5 empty] | 78-72D-046032 | [20 empty] | 压机 形式 | [9 empty] | 舒勒 | [9 empty] | 6-200 |  |  | OP60 | CBF3（左、右） |  | 冲孔模 | 7143通用料箱
模具名称 | [5 empty] | 切边模 | [20 empty] | 上压板形式及数量 | [9 empty] | 12 | [7 empty] | 自动 |  | 6-300 |  |  | OP70 | CBF4（左、右） |  | 空工位 | /
模具总重量 | [5 empty] | 40 | [18 empty] | T |  | 下压板形式及数量 | [9 empty] | 4 | [7 empty] | 手动 |  | 5-100 |  |  |  | CBF5（左、右） |  | 二次拉伸模
上模重量 | [5 empty] | 20.7 | [18 empty] | T |  | 撑头形式及数量 | [9 empty] | 8 | [7 empty] | 硬支撑 |  | 5-200 |  |  |  | CBF6（左、右） |  | 切边整形模
闭合高度 | [5 empty] | 1378 | [9 empty] | ±2.0 | [8 empty] | mm |  | 使用压机吨位 |  | / | [7 empty] | 1200 | [7 empty] | T |  | 4-100 | [5 empty] | 翻边整形模
装模高度 | [5 empty] | 1400 | [18 empty] | mm |  | 压机平衡缸压力 | [9 empty] | 压机自动匹配 | [7 empty] | Bar | [7 empty] | 翻边冲孔模
|  |  |  | -7 |  | -6 |  | -5 |  | -4 |  | -3 |  | -2 |  | -1 |  | 0 | 1 |  | 2 |  | 3 |  | 4 |  | 5 |  | 6 |  | 7 | [6 empty] | 图例 |  | ◎ | 定位销 | [11 empty] | 组合模
[10 empty] | ○ | [15 empty] | ○ | [13 empty] | ○ | 定位销孔
| 定位销分布图 | [5 empty] | ◎ | ○ | ○ | ○ |  | ○ | ○ | [9 empty] | ○ | ○ |  | ○ | ○ | ○ | ◎
[7 empty] | ○ | [5 empty] | ○ |  |  |  | ○ |  | ○ |  |  |  | ○ | [5 empty] | ○
↑
送料方向
[7 empty] | ○ | [5 empty] | ○ |  |  |  | ○ |  | ○ |  |  |  | ○ | [5 empty] | ○
[7 empty] | ◎ | ○ | ○ | ○ |  | ○ | ○ | [9 empty] | ○ | ○ |  | ○ | ○ | ○ | ◎
[10 empty] | ○ | [15 empty] | ○
|  |  |  | -7 |  | -6 |  | -5 |  | -4 |  | -3 |  | -2 |  | -1 |  | 0 | 1 |  | 2 |  | 3 |  | 4 |  | 5 |  | 6 |  | 7
[5 empty] | -13 | -12 | -11 | -10 | -9 | -8 | -7 | -6 | -5 | -4 | -3 | -2 | -1 | 0 | 1 | 2 | 3 | 4 | 5 | 6 | 7 | 8 | 9 | 10 | 11 | 12 | 13 | [7 empty] | 图例 |  |  |  | ● | 顶棒
[43 empty] | ○ | 顶棒孔
|  |  | 6 |  | ○ | ○ | ○ | ○ | ○ | ○ | ○ | ○ | ○ | ○ | ○ | ○ | ○ | ○ | ○ | ○ | ○ | ○ | ○ | ○ | ○ | ○ | ○ | ○ | ○ | ○ | ○ |  | 6
| 滑块气垫顶棒分布图 |  | 5 |  | ○ | ○ | ○ | ○ | ● | ○ | ○ | ○ | ○ | ● | ○ | ○ | ○ | ○ | ○ | ○ | ○ | ● | ○ | ○ | ○ | ○ | ● | ○ | ○ | ○ | ○ |  | 5
|  |  | 4 |  | ○ | ○ | ○ | ○ | ● | ● | ○ | ○ | ● | ● | ○ | ○ | ○ | ○ | ○ | ○ | ○ | ○ | ○ | ○ | ○ | ○ | ○ | ○ | ○ | ○ | ○ |  | 4
|  |  | 3 |  | ○ | ○ | ○ | ● | ○ | ○ | ● | ● | ○ | ○ | ● | ○ | ○ | ○ | ○ | ○ | ○ | ● | ● | ● | ● | ● | ● | ○ | ○ | ○ | ○ |  | 3
|  |  | 2 |  | ○ | ○ | ○ | ● | ○ | ○ | ○ | ○ | ○ | ○ | ● | ○ | ○ | ○ | ○ | ● | ● | ○ | ○ | ○ | ○ | ○ | ○ | ● | ● | ○ | ○ |  | 2
|  |  | 1 |  | ○ | ○ | ● | ○ | ○ | ○ | ● | ● | ○ | ○ | ○ | ● | ○ | ○ | ○ | ● | ○ | ○ | ○ | ○ | ○ | ○ | ○ | ○ | ● | ○ | ○ |  | 1
|  |  | 0 |  | ○ | ○ | ○ | ○ | ○ | ○ | ○ | ○ | ○ | ○ | ○ | ○ | ○ | ○ | ○ | ○ | ○ | ○ | ○ | ● | ● | ○ | ○ | ○ | ○ | ○ | ○ |  | 0
|  |  | -1 |  | ○ | ○ | ● | ○ | ○ | ○ | ● | ● | ○ | ○ | ○ | ● | ○ | ○ | ○ | ● | ○ | ○ | ● | ○ | ○ | ● | ○ | ○ | ● | ○ | ○ |  | -1
|  |  | -2 |  | ○ | ○ | ● | ○ | ○ | ○ | ○ | ○ | ○ | ○ | ○ | ● | ○ | ○ | ○ | ● | ○ | ○ | ● | ○ | ○ | ● | ○ | ○ | ● | ○ | ○ |  | -2
|  |  | -3 |  | ○ | ○ | ● | ○ | ○ | ○ | ● | ● | ○ | ○ | ○ | ● | ○ | ○ | ○ | ○ | ○ | ● | ○ | ● | ● | ○ | ● | ○ | ○ | ○ | ○ |  | -3
|  |  | -4 |  | ○ | ○ | ○ | ● | ○ | ● | ○ | ○ | ● | ○ | ● | ○ | ○ | ○ | ○ | ○ | ○ | ○ | ○ | ○ | ○ | ○ | ○ | ○ | ○ | ○ | ○ |  | -4
|  |  | -5 |  | ○ | ○ | ○ | ○ | ● | ○ | ○ | ○ | ○ | ● | ○ | ○ | ○ | ○ | ○ | ○ | ○ | ● | ○ | ○ | ○ | ○ | ● | ○ | ○ | ○ | ○ |  | -5 |  |  |  | 滑块顶棒数量 |  |  |  |  | 62
|  |  | -6 |  | ○ | ○ | ○ | ○ | ○ | ○ | ○ | ○ | ○ | ○ | ○ | ○ | ○ | ○ | ○ | ○ | ○ | ○ | ○ | ○ | ○ | ○ | ○ | ○ | ○ | ○ | ○ |  | -6
[37 empty] | 滑块气垫压力 |  |  |  |  | 800
[5 empty] | -13 | -12 | -11 | -10 | -9 | -8 | -7 | -6 | -5 | -4 | -3 | -2 | -1 | 0 | 1 | 2 | 3 | 4 | 5 | 6 | 7 | 8 | 9 | 10 | 11 | 12 | 13 | [5 empty] | （± 50KN）
本工序使用的工装 | [26 empty] | 备注
上料手 |  | 2G4 831 111C/112C/833 111C/112C | [9 empty] | CBF1（左、右） | [14 empty] | 1.巡视操作人数 |  |  |  |  | 3 | 人
下料手 |  | 2G4 831 111C/112C/833 111C/112C | [9 empty] | CBF2（左、右）
本工序的操作方法
进料： |  | 用上料手将零件送至本道模具内
出料： |  | 用下料手将零件送至下道模具内
[27 empty] | 产品装箱型号 | [6 empty] | / |  |  | 装箱数 |  |  |  |  | / |  |  |  | 件
| 编制： | [16 empty] | 审核： | [17 empty] | 批准：
PROT(AA)-10.1-PFS-015-1.00

## 单动-高速压机OP40
PFSY 冲压件工艺卡 | [36 empty] | 版本 |  |  |  |  | 1
[37 empty] | 生产线 |  |  |  |  | 5-100 |  |  |  |  | 7-100 | ◎ | 舒勒 | OP30 | CBF0（左、右） | （± 50KN） | 切边模 | 专用料架 | KN | 1200 | 用下料手将零件送至下道模具内
零件号 | [5 empty] | 2G4 831 111C/112C 2G4 833 111C/112C | [6 empty] | 零件名称 | [6 empty] | 左/右前门外板 左/右后门外板 | [6 empty] | 适用车型 | [6 empty] | Polo NF |  |  | 工序号 |  |  |  |  | OP40 |  |  |  |  | 7-200 | ○ | 济二 | OP40 | CBF1（左、右） | （± 0.2Mpa） | 翻边模 | 7V1通用料箱 | Bar | 1800 | 用下料手将零件送至输送皮带上
本工序模具参数 | [46 empty] | 6-100 | ● |  | OP50 | CBF2（左、右） |  | 整形模 | 7V2通用料箱 |  |  | 用下料手将零件送至穿梭小车上
模具编号 | [5 empty] | 78-72D-046033 | [20 empty] | 压机 形式 | [9 empty] | 舒勒 | [9 empty] | 6-200 |  |  | OP60 | CBF3（左、右） |  | 冲孔模 | 7143通用料箱
模具名称 | [5 empty] | 切边整形模 | [20 empty] | 上压板形式及数量 | [9 empty] | 12 | [7 empty] | 自动 |  | 6-300 |  |  | OP70 | CBF4（左、右） |  | 空工位 | /
模具总重量 | [5 empty] | 35.3 | [18 empty] | T |  | 下压板形式及数量 | [9 empty] | 4 | [7 empty] | 手动 |  | 5-100 |  |  |  | CBF5（左、右） |  | 二次拉伸模
上模重量 | [5 empty] | 16.9 | [18 empty] | T |  | 撑头形式及数量 | [9 empty] | 8 | [7 empty] | 硬支撑 |  | 5-200 |  |  |  | CBF6（左、右） |  | 切边整形模
闭合高度 | [5 empty] | 1380 | [9 empty] | ±2.0 | [8 empty] | mm |  | 使用压机吨位 |  | / | [7 empty] | 1200 | [7 empty] | T |  | 4-100 | [5 empty] | 翻边整形模
装模高度 | [5 empty] | 1400 | [18 empty] | mm |  | 压机平衡缸压力 | [9 empty] | 压机自动匹配 | [7 empty] | Bar | [7 empty] | 翻边冲孔模
|  |  |  | -7 |  | -6 |  | -5 |  | -4 |  | -3 |  | -2 |  | -1 |  | 0 | 1 |  | 2 |  | 3 |  | 4 |  | 5 |  | 6 |  | 7 | [6 empty] | 图例 |  | ◎ | 定位销 | [11 empty] | 组合模
[10 empty] | ○ | [15 empty] | ○ | [13 empty] | ○ | 定位销孔
| 定位销分布图 | [5 empty] | ◎ | ○ | ○ | ○ |  | ○ | ○ | [9 empty] | ○ | ○ |  | ○ | ○ | ○ | ◎
[7 empty] | ○ | [5 empty] | ○ |  |  |  | ○ |  | ○ |  |  |  | ○ | [5 empty] | ○
↑
送料方向
[7 empty] | ○ | [5 empty] | ○ |  |  |  | ○ |  | ○ |  |  |  | ○ | [5 empty] | ○
[7 empty] | ◎ | ○ | ○ | ○ |  | ○ | ○ | [9 empty] | ○ | ○ |  | ○ | ○ | ○ | ◎
[10 empty] | ○ | [15 empty] | ○
|  |  |  | -7 |  | -6 |  | -5 |  | -4 |  | -3 |  | -2 |  | -1 |  | 0 | 1 |  | 2 |  | 3 |  | 4 |  | 5 |  | 6 |  | 7
[5 empty] | -13 | -12 | -11 | -10 | -9 | -8 | -7 | -6 | -5 | -4 | -3 | -2 | -1 | 0 | 1 | 2 | 3 | 4 | 5 | 6 | 7 | 8 | 9 | 10 | 11 | 12 | 13 | [7 empty] | 图例 |  |  |  | ● | 顶棒
[43 empty] | ○ | 顶棒孔
|  |  | 6 |  | ○ | ○ | ○ | ○ | ○ | ○ | ○ | ○ | ○ | ○ | ○ | ○ | ○ | ○ | ○ | ○ | ○ | ○ | ○ | ○ | ○ | ○ | ○ | ○ | ○ | ○ | ○ |  | 6
| 滑块气垫顶棒分布图 |  | 5 |  | ○ | ○ | ● | ○ | ○ | ○ | ○ | ○ | ○ | ○ | ○ | ● | ○ | ○ | ○ | ● | ○ | ○ | ○ | ○ | ○ | ○ | ○ | ○ | ● | ○ | ○ |  | 5
|  |  | 4 |  | ○ | ○ | ○ | ○ | ○ | ○ | ○ | ○ | ○ | ○ | ○ | ○ | ○ | ○ | ○ | ○ | ○ | ○ | ○ | ○ | ○ | ○ | ○ | ○ | ○ | ○ | ○ |  | 4
|  |  | 3 |  | ○ | ○ | ● | ○ | ● | ○ | ● | ● | ○ | ● | ○ | ● | ○ | ○ | ○ | ● | ○ | ● | ○ | ● | ● | ○ | ● | ○ | ● | ○ | ○ |  | 3
|  |  | 2 |  | ○ | ○ | ○ | ○ | ○ | ○ | ● | ● | ○ | ○ | ○ | ○ | ○ | ○ | ○ | ● | ○ | ○ | ○ | ● | ● | ○ | ○ | ○ | ● | ○ | ○ |  | 2
|  |  | 1 |  | ○ | ○ | ● | ○ | ○ | ○ | ○ | ○ | ○ | ○ | ○ | ● | ○ | ○ | ○ | ○ | ○ | ○ | ○ | ○ | ○ | ○ | ○ | ○ | ○ | ○ | ○ |  | 1
|  |  | 0 |  | ○ | ○ | ○ | ○ | ○ | ○ | ○ | ○ | ○ | ○ | ○ | ○ | ○ | ○ | ○ | ● | ○ | ○ | ○ | ● | ● | ○ | ○ | ○ | ● | ○ | ○ |  | 0
|  |  | -1 |  | ○ | ○ | ○ | ○ | ○ | ○ | ○ | ○ | ○ | ○ | ○ | ○ | ○ | ○ | ○ | ○ | ○ | ○ | ● | ○ | ○ | ● | ○ | ○ | ○ | ○ | ○ |  | -1
|  |  | -2 |  | ○ | ○ | ● | ○ | ○ | ○ | ● | ● | ○ | ○ | ○ | ● | ○ | ○ | ○ | ● | ○ | ● | ○ | ○ | ○ | ○ | ● | ○ | ● | ○ | ○ |  | -2
|  |  | -3 |  | ○ | ○ | ● | ● | ○ | ● | ● | ● | ● | ○ | ● | ● | ○ | ○ | ○ | ● | ○ | ○ | ○ | ○ | ○ | ○ | ○ | ○ | ● | ○ | ○ |  | -3
|  |  | -4 |  | ○ | ○ | ○ | ○ | ○ | ○ | ○ | ○ | ○ | ○ | ○ | ○ | ○ | ○ | ○ | ○ | ○ | ○ | ○ | ○ | ○ | ○ | ○ | ○ | ○ | ○ | ○ |  | -4
|  |  | -5 |  | ○ | ○ | ● | ○ | ○ | ○ | ○ | ○ | ○ | ○ | ○ | ● | ○ | ○ | ○ | ● | ○ | ○ | ○ | ○ | ○ | ○ | ○ | ○ | ● | ○ | ○ |  | -5 |  |  |  | 滑块顶棒数量 |  |  |  |  | 52
|  |  | -6 |  | ○ | ○ | ○ | ○ | ○ | ○ | ○ | ○ | ○ | ○ | ○ | ○ | ○ | ○ | ○ | ○ | ○ | ○ | ○ | ○ | ○ | ○ | ○ | ○ | ○ | ○ | ○ |  | -6
[37 empty] | 滑块气垫压力 |  |  |  |  | 800
[5 empty] | -13 | -12 | -11 | -10 | -9 | -8 | -7 | -6 | -5 | -4 | -3 | -2 | -1 | 0 | 1 | 2 | 3 | 4 | 5 | 6 | 7 | 8 | 9 | 10 | 11 | 12 | 13 | [5 empty] | （± 50KN）
本工序使用的工装 | [26 empty] | 备注
上料手 |  | 2G4 831 111C/112C/833 111C/112C | [9 empty] | CBF2（左、右） | [14 empty] | 1.巡视操作人数 |  |  |  |  | 3 | 人
下料手 |  | 2G4 831 111C/112C/833 111C/112C | [9 empty] | CBF3（左、右）
本工序的操作方法
进料： |  | 用上料手将零件送至本道模具内
出料： |  | 用下料手将零件送至下道模具内
[27 empty] | 产品装箱型号 | [6 empty] | / |  |  | 装箱数 |  |  |  |  | / |  |  |  | 件
| 编制： | [16 empty] | 审核： | [17 empty] | 批准：
PROT(AA)-10.1-PFS-015-1.00

## 单动-高速压机OP50
PFSY 冲压件工艺卡 | [36 empty] | 版本 |  |  |  |  | 1
[37 empty] | 生产线 |  |  |  |  | 5-100 |  |  |  |  | 7-100 | ◎ | 舒勒 | OP30 | CBF0（左、右） | （± 50KN） | 切边模 | 专用料架 | KN | 1200 | 用下料手将零件送至下道模具内
零件号 | [5 empty] | 2G4 831 111C/112C 2G4 833 111C/112C | [6 empty] | 零件名称 | [6 empty] | 左/右前门外板 左/右后门外板 | [6 empty] | 适用车型 | [6 empty] | Polo NF |  |  | 工序号 |  |  |  |  | OP50 |  |  |  |  | 7-200 | ○ | 济二 | OP40 | CBF1（左、右） | （± 0.2Mpa） | 翻边模 | 7V1通用料箱 | Bar | 1800 | 用下料手将零件送至输送皮带上
本工序模具参数 | [46 empty] | 6-100 | ● |  | OP50 | CBF2（左、右） |  | 整形模 | 7V2通用料箱 |  |  | 用下料手将零件送至穿梭小车上
模具编号 | [5 empty] | 78-72D-046034 | [20 empty] | 压机 形式 | [9 empty] | 舒勒 | [9 empty] | 6-200 |  |  | OP60 | CBF3（左、右） |  | 冲孔模 | 7143通用料箱
模具名称 | [5 empty] | 空工位 | [20 empty] | 上压板形式及数量 | [9 empty] | / | [7 empty] | 自动 |  | 6-300 |  |  | OP70 | CBF4（左、右） |  | 空工位 | /
模具总重量 | [5 empty] | / | [18 empty] | T |  | 下压板形式及数量 | [9 empty] | 4 | [7 empty] | 手动 |  | 5-100 |  |  |  | CBF5（左、右） |  | 二次拉伸模
上模重量 | [5 empty] | / | [18 empty] | T |  | 撑头形式及数量 | [9 empty] | / | [7 empty] | 硬支撑 |  | 5-200 |  |  |  | CBF6（左、右） |  | 切边整形模
闭合高度 | [5 empty] | / | [18 empty] | mm |  | 使用压机吨位 |  | / | [7 empty] | 1200 | [7 empty] | T |  | 4-100 | [5 empty] | 翻边整形模
装模高度 | [5 empty] | / | [18 empty] | mm |  | 压机平衡缸压力 | [9 empty] | 压机自动匹配 | [7 empty] | Bar | [7 empty] | 翻边冲孔模
|  |  |  | -7 |  | -6 |  | -5 |  | -4 |  | -3 |  | -2 |  | -1 |  | 0 | 1 |  | 2 |  | 3 |  | 4 |  | 5 |  | 6 |  | 7 | [6 empty] | 图例 |  | ◎ | 定位销 | [11 empty] | 组合模
[10 empty] | ○ | [15 empty] | ○ | [13 empty] | ○ | 定位销孔
| 定位销分布图 | [5 empty] | ◎ | ○ | ○ | ○ |  | ○ | ○ | [9 empty] | ○ | ○ |  | ○ | ○ | ○ | ◎
[7 empty] | ○ | [5 empty] | ○ |  |  |  | ○ |  | ○ |  |  |  | ○ | [5 empty] | ○
↑
送料方向
[7 empty] | ○ | [5 empty] | ○ |  |  |  | ○ |  | ○ |  |  |  | ○ | [5 empty] | ○
[7 empty] | ◎ | ○ | ○ | ○ |  | ○ | ○ | [9 empty] | ○ | ○ |  | ○ | ○ | ○ | ◎
[10 empty] | ○ | [15 empty] | ○
|  |  |  | -7 |  | -6 |  | -5 |  | -4 |  | -3 |  | -2 |  | -1 |  | 0 | 1 |  | 2 |  | 3 |  | 4 |  | 5 |  | 6 |  | 7
[5 empty] | -13 | -12 | -11 | -10 | -9 | -8 | -7 | -6 | -5 | -4 | -3 | -2 | -1 | 0 | 1 | 2 | 3 | 4 | 5 | 6 | 7 | 8 | 9 | 10 | 11 | 12 | 13 | [7 empty] | 图例 |  |  |  | ● | 顶棒
[43 empty] | ○ | 顶棒孔
|  |  | 6 |  | ○ | ○ | ○ | ○ | ○ | ○ | ○ | ○ | ○ | ○ | ○ | ○ | ○ | ○ | ○ | ○ | ○ | ○ | ○ | ○ | ○ | ○ | ○ | ○ | ○ | ○ | ○ |  | 6
| 滑块气垫顶棒分布图 |  | 5 |  | ○ | ○ | ○ | ○ | ○ | ○ | ○ | ○ | ○ | ○ | ○ | ○ | ○ | ○ | ○ | ○ | ○ | ○ | ○ | ○ | ○ | ○ | ○ | ○ | ○ | ○ | ○ |  | 5
|  |  | 4 |  | ○ | ○ | ○ | ○ | ○ | ○ | ○ | ○ | ○ | ○ | ○ | ○ | ○ | ○ | ○ | ○ | ○ | ○ | ○ | ○ | ○ | ○ | ○ | ○ | ○ | ○ | ○ |  | 4
|  |  | 3 |  | ○ | ○ | ○ | ○ | ○ | ○ | ○ | ○ | ○ | ○ | ○ | ○ | ○ | ○ | ○ | ○ | ○ | ○ | ○ | ○ | ○ | ○ | ○ | ○ | ○ | ○ | ○ |  | 3
|  |  | 2 |  | ○ | ○ | ○ | ○ | ○ | ○ | ○ | ○ | ○ | ○ | ○ | ○ | ○ | ○ | ○ | ○ | ○ | ○ | ○ | ○ | ○ | ○ | ○ | ○ | ○ | ○ | ○ |  | 2
|  |  | 1 |  | ○ | ○ | ○ | ○ | ○ | ○ | ○ | ○ | ○ | ○ | ○ | ○ | ○ | ○ | ○ | ○ | ○ | ○ | ○ | ○ | ○ | ○ | ○ | ○ | ○ | ○ | ○ |  | 1
|  |  | 0 |  | ○ | ○ | ○ | ○ | ○ | ○ | ○ | ○ | ○ | ○ | ○ | ○ | ○ | ○ | ○ | ○ | ○ | ○ | ○ | ○ | ○ | ○ | ○ | ○ | ○ | ○ | ○ |  | 0
|  |  | -1 |  | ○ | ○ | ○ | ○ | ○ | ○ | ○ | ○ | ○ | ○ | ○ | ○ | ○ | ○ | ○ | ○ | ○ | ○ | ○ | ○ | ○ | ○ | ○ | ○ | ○ | ○ | ○ |  | -1
|  |  | -2 |  | ○ | ○ | ○ | ○ | ○ | ○ | ○ | ○ | ○ | ○ | ○ | ○ | ○ | ○ | ○ | ○ | ○ | ○ | ○ | ○ | ○ | ○ | ○ | ○ | ○ | ○ | ○ |  | -2
|  |  | -3 |  | ○ | ○ | ○ | ○ | ○ | ○ | ○ | ○ | ○ | ○ | ○ | ○ | ○ | ○ | ○ | ○ | ○ | ○ | ○ | ○ | ○ | ○ | ○ | ○ | ○ | ○ | ○ |  | -3
|  |  | -4 |  | ○ | ○ | ○ | ○ | ○ | ○ | ○ | ○ | ○ | ○ | ○ | ○ | ○ | ○ | ○ | ○ | ○ | ○ | ○ | ○ | ○ | ○ | ○ | ○ | ○ | ○ | ○ |  | -4
|  |  | -5 |  | ○ | ○ | ○ | ○ | ○ | ○ | ○ | ○ | ○ | ○ | ○ | ○ | ○ | ○ | ○ | ○ | ○ | ○ | ○ | ○ | ○ | ○ | ○ | ○ | ○ | ○ | ○ |  | -5 |  |  |  | 滑块顶棒数量 |  |  |  |  | /
|  |  | -6 |  | ○ | ○ | ○ | ○ | ○ | ○ | ○ | ○ | ○ | ○ | ○ | ○ | ○ | ○ | ○ | ○ | ○ | ○ | ○ | ○ | ○ | ○ | ○ | ○ | ○ | ○ | ○ |  | -6
[37 empty] | 滑块气垫压力 |  |  |  |  | /
[5 empty] | -13 | -12 | -11 | -10 | -9 | -8 | -7 | -6 | -5 | -4 | -3 | -2 | -1 | 0 | 1 | 2 | 3 | 4 | 5 | 6 | 7 | 8 | 9 | 10 | 11 | 12 | 13 | [5 empty] | （± 50KN）
本工序使用的工装 | [26 empty] | 备注
上料手 |  | 2G4 831 111C/112C/833 111C/112C | [9 empty] | CBF3（左、右） | [14 empty] | 1.巡视操作人数 |  |  |  |  | 3 | 人
下料手 |  | 2G4 831 111C/112C/833 111C/112C | [9 empty] | CBF4（左、右）
本工序的操作方法
进料： |  | 用上料手将零件送至本道模具内
出料： |  | 用下料手将零件送至下道模具内
[27 empty] | 产品装箱型号 | [6 empty] | / |  |  | 装箱数 |  |  |  |  | / |  |  |  | 件
| 编制： | [16 empty] | 审核： | [17 empty] | 批准：
PROT(AA)-10.1-PFS-015-1.00

## 单动-高速压机OP60
PFSY 冲压件工艺卡 | [36 empty] | 版本 |  |  |  |  | 1
[37 empty] | 生产线 |  |  |  |  | 5-100 |  |  |  |  | 7-100 | ◎ | 舒勒 | OP30 | CBF0（左、右） | （± 50KN） | 切边模 | 专用料架 | KN | 1200 | 用下料手将零件送至下道模具内
零件号 | [5 empty] | 2G4 831 111C/112C 2G4 833 111C/112C | [6 empty] | 零件名称 | [6 empty] | 左/右前门外板 左/右后门外板 | [6 empty] | 适用车型 | [6 empty] | Polo NF |  |  | 工序号 |  |  |  |  | OP60 |  |  |  |  | 7-200 | ○ | 济二 | OP40 | CBF1（左、右） | （± 0.2Mpa） | 翻边模 | 7V1通用料箱 | Bar | 1800 | 用下料手将零件送至输送皮带上
本工序模具参数 | [46 empty] | 6-100 | ● |  | OP50 | CBF2（左、右） |  | 整形模 | 7V2通用料箱 |  |  | 用下料手将零件送至穿梭小车上
模具编号 | [5 empty] | 78-72D-046035 | [20 empty] | 压机 形式 | [9 empty] | 舒勒 | [9 empty] | 6-200 |  |  | OP60 | CBF3（左、右） |  | 冲孔模 | 7143通用料箱
模具名称 | [5 empty] | 翻边整形模 | [20 empty] | 上压板形式及数量 | [9 empty] | 12 | [7 empty] | 自动 |  | 6-300 |  |  | OP70 | CBF4（左、右） |  | 空工位 | /
模具总重量 | [5 empty] | 41 | [18 empty] | T |  | 下压板形式及数量 | [9 empty] | 4 | [7 empty] | 手动 |  | 5-100 |  |  |  | CBF5（左、右） |  | 二次拉伸模
上模重量 | [5 empty] | 19.5 | [18 empty] | T |  | 撑头形式及数量 | [9 empty] | 8 | [7 empty] | 硬支撑 |  | 5-200 |  |  |  | CBF6（左、右） |  | 切边整形模
闭合高度 | [5 empty] | 1377.5 | [9 empty] | ±2.0 | [8 empty] | mm |  | 使用压机吨位 |  | / | [7 empty] | 1200 | [7 empty] | T |  | 4-100 | [5 empty] | 翻边整形模
装模高度 | [5 empty] | 1400 | [18 empty] | mm |  | 压机平衡缸压力 | [9 empty] | 压机自动匹配 | [7 empty] | Bar | [7 empty] | 翻边冲孔模
|  |  |  | -7 |  | -6 |  | -5 |  | -4 |  | -3 |  | -2 |  | -1 |  | 0 | 1 |  | 2 |  | 3 |  | 4 |  | 5 |  | 6 |  | 7 | [6 empty] | 图例 |  | ◎ | 定位销 | [11 empty] | 组合模
[10 empty] | ○ | [15 empty] | ○ | [13 empty] | ○ | 定位销孔
| 定位销分布图 | [5 empty] | ○ | ○ | ○ | ○ |  | ○ | ○ | [9 empty] | ○ | ○ |  | ○ | ○ | ○ | ○
[7 empty] | ○ | [5 empty] | ◎ |  |  |  | ○ |  | ○ |  |  |  | ◎ | [5 empty] | ○
↑
送料方向
[7 empty] | ○ | [5 empty] | ◎ |  |  |  | ○ |  | ○ |  |  |  | ◎ | [5 empty] | ○
[7 empty] | ○ | ○ | ○ | ○ |  | ○ | ○ | [9 empty] | ○ | ○ |  | ○ | ○ | ○ | ○
[10 empty] | ○ | [15 empty] | ○
|  |  |  | -7 |  | -6 |  | -5 |  | -4 |  | -3 |  | -2 |  | -1 |  | 0 | 1 |  | 2 |  | 3 |  | 4 |  | 5 |  | 6 |  | 7
[5 empty] | -13 | -12 | -11 | -10 | -9 | -8 | -7 | -6 | -5 | -4 | -3 | -2 | -1 | 0 | 1 | 2 | 3 | 4 | 5 | 6 | 7 | 8 | 9 | 10 | 11 | 12 | 13 | [7 empty] | 图例 |  |  |  | ● | 顶棒
[43 empty] | ○ | 顶棒孔
|  |  | 6 |  | ○ | ○ | ○ | ○ | ○ | ○ | ○ | ○ | ○ | ○ | ○ | ○ | ○ | ○ | ○ | ○ | ○ | ○ | ○ | ○ | ○ | ○ | ○ | ○ | ○ | ○ | ○ |  | 6
| 滑块气垫顶棒分布图 |  | 5 |  | ○ | ○ | ● | ○ | ○ | ○ | ● | ○ | ● | ○ | ○ | ○ | ● | ○ | ● | ○ | ○ | ○ | ● | ○ | ● | ○ | ○ | ○ | ● | ○ | ○ |  | 5
|  |  | 4 |  | ○ | ○ | ○ | ○ | ○ | ○ | ○ | ○ | ○ | ○ | ○ | ○ | ○ | ○ | ○ | ○ | ○ | ○ | ○ | ○ | ○ | ○ | ○ | ○ | ○ | ○ | ○ |  | 4
|  |  | 3 |  | ○ | ○ | ○ | ● | ○ | ● | ● | ○ | ● | ● | ○ | ● | ○ | ○ | ○ | ○ | ● | ○ | ● | ○ | ● | ○ | ● | ○ | ● | ○ | ○ |  | 3
|  |  | 2 |  | ○ | ○ | ○ | ○ | ○ | ○ | ○ | ○ | ○ | ○ | ○ | ○ | ○ | ○ | ● | ○ | ● | ○ | ● | ○ | ● | ○ | ● | ○ | ○ | ○ | ○ |  | 2
|  |  | 1 |  | ○ | ○ | ● | ○ | ○ | ○ | ● | ○ | ● | ○ | ○ | ● | ○ | ○ | ○ | ○ | ○ | ○ | ○ | ○ | ○ | ○ | ○ | ○ | ● | ○ | ○ |  | 1
|  |  | 0 |  | ○ | ○ | ○ | ○ | ○ | ○ | ○ | ○ | ○ | ○ | ○ | ○ | ○ | ○ | ● | ○ | ○ | ○ | ● | ○ | ● | ○ | ○ | ○ | ○ | ○ | ○ |  | 0
|  |  | -1 |  | ○ | ○ | ● | ○ | ○ | ○ | ● | ○ | ● | ○ | ○ | ● | ○ | ○ | ○ | ○ | ○ | ● | ○ | ○ | ○ | ● | ○ | ○ | ● | ○ | ○ |  | -1
|  |  | -2 |  | ○ | ○ | ○ | ○ | ○ | ○ | ○ | ○ | ○ | ○ | ○ | ○ | ○ | ○ | ● | ○ | ● | ○ | ○ | ○ | ○ | ○ | ○ | ● | ○ | ○ | ○ |  | -2
|  |  | -3 |  | ○ | ○ | ● | ○ | ● | ○ | ● | ○ | ● | ○ | ● | ○ | ● | ○ | ○ | ○ | ○ | ○ | ○ | ○ | ○ | ○ | ○ | ○ | ● | ○ | ○ |  | -3
|  |  | -4 |  | ○ | ○ | ○ | ○ | ○ | ○ | ○ | ○ | ○ | ○ | ○ | ○ | ○ | ○ | ○ | ○ | ○ | ○ | ● | ○ | ● | ○ | ○ | ○ | ○ | ○ | ○ |  | -4
|  |  | -5 |  | ○ | ○ | ● | ○ | ○ | ○ | ● | ○ | ● | ○ | ○ | ○ | ● | ○ | ● | ○ | ○ | ○ | ○ | ○ | ○ | ○ | ○ | ○ | ● | ○ | ○ |  | -5 |  |  |  | 滑块顶棒数量 |  |  |  |  | 57
|  |  | -6 |  | ○ | ○ | ○ | ○ | ○ | ○ | ○ | ○ | ○ | ○ | ○ | ○ | ○ | ○ | ○ | ○ | ○ | ○ | ○ | ○ | ○ | ○ | ○ | ○ | ○ | ○ | ○ |  | -6
[37 empty] | 滑块气垫压力 |  |  |  |  | 1500
[5 empty] | -13 | -12 | -11 | -10 | -9 | -8 | -7 | -6 | -5 | -4 | -3 | -2 | -1 | 0 | 1 | 2 | 3 | 4 | 5 | 6 | 7 | 8 | 9 | 10 | 11 | 12 | 13 | [5 empty] | （± 50KN）
本工序使用的工装 | [26 empty] | 备注
上料手 |  | 2G4 831 111C/112C/833 111C/112C | [9 empty] | CBF4（左、右） | [14 empty] | 1.巡视操作人数 |  |  |  |  | 3 | 人
下料手 |  | 2G4 831 111C/112C/833 111C/112C | [9 empty] | CBF5（左、右）
本工序的操作方法
进料： |  | 用上料手将零件送至本道模具内
出料： |  | 用下料手将零件送至输送皮带上
[27 empty] | 产品装箱型号 | [6 empty] | / |  |  | 装箱数 |  |  |  |  | / |  |  |  | 件
| 编制： | [16 empty] | 审核： | [17 empty] | 批准：
PROT(AA)-10.1-PFS-015-1.00

## 单动-高速压机OP70
PFSY 冲压件工艺卡 | [36 empty] | 版本 |  |  |  |  | 1
[37 empty] | 生产线 |  |  |  |  | 5-100 |  |  |  |  | 7-100 | ◎ | 舒勒 | OP30 | CBF0（左、右） | （± 50KN） | 切边模 | 专用料架 | KN | 1200 | 用下料手将零件送至下道模具内
零件号 | [5 empty] | 2G4 831 111C/112C 2G4 833 111C/112C | [6 empty] | 零件名称 | [6 empty] | 左/右前门外板 左/右后门外板 | [6 empty] | 适用车型 | [6 empty] | Polo NF |  |  | 工序号 |  |  |  |  | OP70 |  |  |  |  | 7-200 | ○ | 济二 | OP40 | CBF1（左、右） | （± 0.2Mpa） | 翻边模 | 7V1通用料箱 | Bar | 1800 | 用下料手将零件送至输送皮带上
本工序模具参数 | [46 empty] | 6-100 | ● |  | OP50 | CBF2（左、右） |  | 整形模 | 7V2通用料箱 |  |  | 用下料手将零件送至穿梭小车上
模具编号 | [5 empty] | 78-72D-046036 | [20 empty] | 压机 形式 | [9 empty] | 舒勒 | [9 empty] | 6-200 |  |  | OP60 | CBF3（左、右） |  | 冲孔模 | 7143通用料箱
模具名称 | [5 empty] | 翻边整形模 | [20 empty] | 上压板形式及数量 | [9 empty] | 12 | [7 empty] | 自动 |  | 6-300 |  |  | OP70 | CBF4（左、右） |  | 空工位 | /
模具总重量 | [5 empty] | 34.2 | [18 empty] | T |  | 下压板形式及数量 | [9 empty] | 4 | [7 empty] | 手动 |  | 5-100 |  |  |  | CBF5（左、右） |  | 二次拉伸模
上模重量 | [5 empty] | 15.6 | [18 empty] | T |  | 撑头形式及数量 | [9 empty] | 8 | [7 empty] | 硬支撑 |  | 5-200 |  |  |  | CBF6（左、右） |  | 切边整形模
闭合高度 | [5 empty] | 1378 | [9 empty] | ±2 | [8 empty] | mm |  | 使用压机吨位 |  | / | [7 empty] | 1200 | [7 empty] | T |  | 4-100 | [5 empty] | 翻边整形模
装模高度 | [5 empty] | 1400 | [18 empty] | mm |  | 压机平衡缸压力 | [9 empty] | 压机自动匹配 | [7 empty] | Bar | [7 empty] | 翻边冲孔模
|  |  |  | -7 |  | -6 |  | -5 |  | -4 |  | -3 |  | -2 |  | -1 |  | 0 | 1 |  | 2 |  | 3 |  | 4 |  | 5 |  | 6 |  | 7 | [6 empty] | 图例 |  | ◎ | 定位销 | [11 empty] | 组合模
[10 empty] | ○ | [15 empty] | ○ | [13 empty] | ○ | 定位销孔
| 定位销分布图 | [5 empty] | ◎ | ○ | ○ | ○ |  | ○ | ○ | [9 empty] | ○ | ○ |  | ○ | ○ | ○ | ◎
[7 empty] | ○ | [5 empty] | ○ |  |  |  | ○ |  | ○ |  |  |  | ○ | [5 empty] | ○
↑
送料方向
[7 empty] | ○ | [5 empty] | ○ |  |  |  | ○ |  | ○ |  |  |  | ○ | [5 empty] | ○
[7 empty] | ◎ | ○ | ○ | ○ |  | ○ | ○ | [9 empty] | ○ | ○ |  | ○ | ○ | ○ | ◎
[10 empty] | ○ | [15 empty] | ○
|  |  |  | -7 |  | -6 |  | -5 |  | -4 |  | -3 |  | -2 |  | -1 |  | 0 | 1 |  | 2 |  | 3 |  | 4 |  | 5 |  | 6 |  | 7
[5 empty] | -13 | -12 | -11 | -10 | -9 | -8 | -7 | -6 | -5 | -4 | -3 | -2 | -1 | 0 | 1 | 2 | 3 | 4 | 5 | 6 | 7 | 8 | 9 | 10 | 11 | 12 | 13 | [7 empty] | 图例 |  |  |  | ● | 顶棒
[43 empty] | ○ | 顶棒孔
|  |  | 6 |  | ○ | ○ | ○ | ○ | ○ | ○ | ○ | ○ | ○ | ○ | ○ | ○ | ○ | ○ | ○ | ○ | ○ | ○ | ○ | ○ | ○ | ○ | ○ | ○ | ○ | ○ | ○ |  | 6
| 滑块气垫顶棒分布图 |  | 5 |  | ○ | ○ | ○ | ○ | ○ | ○ | ○ | ○ | ○ | ○ | ○ | ○ | ○ | ○ | ○ | ● | ○ | ○ | ● | ○ | ● | ○ | ○ | ○ | ● | ○ | ○ |  | 5
|  |  | 4 |  | ○ | ● | ○ | ○ | ● | ○ | ○ | ● | ○ | ○ | ● | ○ | ○ | ○ | ○ | ○ | ○ | ○ | ○ | ○ | ○ | ○ | ○ | ○ | ○ | ○ | ○ |  | 4
|  |  | 3 |  | ○ | ○ | ○ | ○ | ○ | ○ | ○ | ○ | ○ | ○ | ○ | ○ | ○ | ○ | ○ | ● | ● | ● | ● | ○ | ● | ● | ● | ● | ○ | ○ | ○ |  | 3
|  |  | 2 |  | ○ | ○ | ○ | ○ | ○ | ○ | ○ | ○ | ○ | ○ | ○ | ○ | ○ | ○ | ○ | ● | ○ | ○ | ● | ○ | ● | ○ | ○ | ○ | ● | ○ | ○ |  | 2
|  |  | 1 |  | ○ | ○ | ○ | ○ | ○ | ○ | ○ | ○ | ○ | ○ | ○ | ○ | ○ | ○ | ● | ○ | ○ | ○ | ○ | ○ | ○ | ○ | ○ | ○ | ○ | ○ | ○ |  | 1
|  |  | 0 |  | ○ | ● | ○ | ○ | ○ | ○ | ○ | ● | ○ | ○ | ○ | ○ | ○ | ○ | ○ | ○ | ○ | ○ | ● | ○ | ● | ○ | ○ | ○ | ● | ○ | ○ |  | 0
|  |  | -1 |  | ○ | ○ | ○ | ○ | ○ | ○ | ○ | ○ | ○ | ○ | ○ | ○ | ○ | ○ | ○ | ○ | ○ | ○ | ○ | ○ | ○ | ○ | ○ | ○ | ○ | ○ | ○ |  | -1
|  |  | -2 |  | ○ | ○ | ○ | ○ | ○ | ○ | ○ | ○ | ○ | ○ | ○ | ○ | ○ | ○ | ● | ○ | ○ | ○ | ○ | ○ | ○ | ○ | ○ | ○ | ● | ○ | ○ |  | -2
|  |  | -3 |  | ○ | ○ | ○ | ○ | ○ | ○ | ○ | ○ | ○ | ○ | ○ | ○ | ○ | ○ | ○ | ○ | ○ | ○ | ○ | ○ | ○ | ○ | ○ | ○ | ○ | ○ | ○ |  | -3
|  |  | -4 |  | ○ | ● | ○ | ○ | ● | ○ | ○ | ● | ○ | ○ | ● | ○ | ○ | ○ | ● | ○ | ○ | ○ | ● | ○ | ● | ○ | ○ | ○ | ● | ○ | ○ |  | -4
|  |  | -5 |  | ○ | ○ | ○ | ○ | ○ | ○ | ○ | ○ | ○ | ○ | ○ | ○ | ○ | ○ | ○ | ○ | ○ | ○ | ○ | ○ | ○ | ○ | ○ | ○ | ○ | ○ | ○ |  | -5 |  |  |  | 滑块顶棒数量 |  |  |  |  | 36
|  |  | -6 |  | ○ | ○ | ○ | ○ | ○ | ○ | ○ | ○ | ○ | ○ | ○ | ○ | ○ | ○ | ○ | ○ | ○ | ○ | ○ | ○ | ○ | ○ | ○ | ○ | ○ | ○ | ○ |  | -6
[37 empty] | 滑块气垫压力 |  |  |  |  | 800
[5 empty] | -13 | -12 | -11 | -10 | -9 | -8 | -7 | -6 | -5 | -4 | -3 | -2 | -1 | 0 | 1 | 2 | 3 | 4 | 5 | 6 | 7 | 8 | 9 | 10 | 11 | 12 | 13 | [5 empty] | （± 50KN）
本工序使用的工装 | [26 empty] | 备注
上料手 |  | 2G4 831 111C/112C/833 111C/112C | [9 empty] | CBF5（左、右） | [14 empty] | 1.巡视操作人数 |  |  |  |  | 3 | 人
下料手 |  | 2G4 831 111C/112C/833 111C/112C | [9 empty] | CBF6（左、右）
本工序的操作方法
进料： |  | 用上料手将零件送至本道模具内
出料： |  | 用下料手将零件送至穿梭小车上
[27 empty] | 产品装箱型号 | [6 empty] | 专用料架 |  |  | 装箱数 |  |  |  |  | 30/30/30/30 |  |  |  | 件
| 编制： | [16 empty] | 审核： | [17 empty] | 批准：
PROT(AA)-10.1-PFS-015-1.00